## WFR
Versuchsreihe Wiederfindungsraten nach Dichteseparation! | [6 empty] | Schmelzenthalpie 100%: | 191.35 | J/g
|  | Zusammensetzung |  |  | Temperaturprogramm | Auswertung
Lfd. Nr. | Bezeichnung | Matrix | Polymer | Masse Polymer [g] |  | Masse Polymerfraktion nach DS [g] | Schmelzenthalpie [J/g] | σ [J/g] | ω PE (191,35 J/g) [%] | Toleranz [%] | Masse PE in Zielfraktion [g] | Anzahl Einzelbestimmungen n | WFR [%] | Toleanz [%]
1 | DS Sand-PE-100ppm-1 | PF Sand | PE-GUR | 0.1001 | -50 bis 250 mit 20 K/min | 0.0858 | 129.5 | 3.328663 | 67.67703 | 1.739568 | 0.05806689 | 3 | 58.00888 | 1.491058 | 52.12124 | ± | 1.571741 | % | 57.59781 | 1.919454 | 3.333%
2 | DS Sand-PE-100ppm-2 | PF Sand | PE-GUR | 0.1008 |  | 0.0692 | 128.8667 | 4.605793 | 67.34605 | 2.406999 | 0.04660347 | 3 | 46.2336 | 1.652424
3 | DS Sand-PE-60ppm-1 | PF Sand | PE-GUR | 0.0596 |  | 0.0467 | 137.8667 | 11.67319 | 72.04947 | 6.100438 | 0.0336471 | 3 | 56.45487 | 4.780041 | 57.67728 | ± | 2.5113 | %
4 | DS Sand-PE-60ppm-2 | PF Sand | PE-GUR | 0.0595 |  | 0.0496 | 135.2 | 0.5567764 | 70.65587 | 0.2909728 | 0.03504531 | 3 | 58.89968 | 0.2425588
5 | DS Sand-PE-20ppm-1 | PF Sand | PE-GUR | 0.0198 |  | 0.0163 | 148.6667 | 1.677299 | 77.69358 | 0.876561 | 0.01266405 | 3 | 63.95987 | 0.7216133 | 62.99491 | ± | 1.675322 | %
6 | DS Sand-PE-20ppm-2 | PF Sand | PE-GUR | 0.02 |  | 0.0169 | 140.4667 | 5.95343 | 73.40824 | 3.111278 | 0.01240599 | 3 | 62.02996 | 2.62903
7 | DS Elbe-PE-100ppm-1 | PF Elbe | PE-GUR | 0.01 | -50 bis 250 mit 20 K/min | 0.0203 | 90.54 | 20.92002 | 47.31644 | 10.93286 | 0.009605236 | 3 | 96.05236 | 22.1937 | 87.46234 | ± | 33.71591 | %
8 | DS Elbe-PE-100ppm-2 | PF Elbe | PE-GUR | 0.0102 |  | 0.0501 | 30.72667 | 17.62364 | 16.05783 | 9.210157 | 0.008044975 | 3 | 78.87231 | 45.23812
9 | DS Elbe-PE-60ppm-1 | PF Elbe | PE-GUR | 0.006 |  | 0.0232 | 70.15667 | 11.24823 | 36.66405 | 5.878353 | 0.00850606 | 3 | 141.7677 | 22.72963 | 103.3246 | ± | 16.87174 | %
10 | DS Elbe-PE-60ppm-2 | PF Elbe | PE-GUR | 0.0059 |  | 0.0182 | 40.24667 | 6.832001 | 21.03301 | 3.570421 | 0.003828008 | 3 | 64.88149 | 11.01384
11 | DS Elbe-PE-20ppm-1 | PF Elbe | PE-GUR | 0.0019 |  | 0.0774 | 11.92567 | 4.777196 | 6.232384 | 2.496575 | 0.004823865 | 3 | 253.8876 | 101.7026 | 139.4497 | ± | 60.2209 | %
12 | DS Elbe-PE-20ppm-2 | PF Elbe | PE-GUR | 0.0022 |  | 0.0429 | 2.454367 | 1.838845 | 1.282658 | 0.9609853 | 0.0005502604 | 3 | 25.01184 | 18.73921
13 | DS Weis-PE-100ppm-1 | PF Weißeritz | PE-GUR | 0.01 | -50 bis 250 mit 20 K/min | 0.1581 | 11.00433 | 3.60453 | 5.750893 | 1.883737 | 0.009092161 | 3 | 90.92161 | 29.78188 | 100.4008 | ± | 33.79888 | %
14 | DS Weis-PE-100ppm-2 | PF Weißeritz | PE-GUR | 0.0102 |  | 0.089 | 24.09667 | 8.293023 | 12.59298 | 4.333955 | 0.01120775 | 4 | 109.8799 | 37.81588
15 | DS Weis-PE-60ppm-1 | PF Weißeritz | PE-GUR | 0.006 |  | 0.1325 | 7.017333 | 4.306851 | 3.667276 | 2.250771 | 0.004859141 | 5 | 80.98569 | 49.70453 | 87.00505 | ± | 31.95464 | %
16 | DS Weis-PE-60ppm-2 | PF Weißeritz | PE-GUR | 0.0059 |  | 0.0849 | 12.37 | 1.888889 | 6.464594 | 0.987138 | 0.00548844 | 6 | 93.02441 | 14.20475
17 | DS Weis-PE-20ppm-1 | PF Weißeritz | PE-GUR | 0.002 |  | 0.0548 | 9.100667 | 3.762519 | 4.756032 | 1.966302 | 0.002606305 | 7 | 130.3153 | 53.87668 | 144.5437 | ± | 45.45619 | %
18 | DS Weis-PE-20ppm-2 | PF Weißeritz | PE-GUR | 0.002 |  | 0.062 | 9.800333 | 2.286058 | 5.121679 | 1.1947 | 0.003175441 | 8 | 158.7721 | 37.0357
0.6751154
0.7555091

## Masse pro Tiegel
|  |  | Schmelzenthalpie 100%: | 191.35 | J/g |  | Masse eines Partikels: | 0.0018 | mg
Lfd. Nr. | Bezeichnung | Tiegeleinwage [mg] | Schmelzenthalpie [J/g] | ω PE (191,35 J/g) [ ] | Masse PE im Tiegel [mg] | Mittelwert [mg] | Stabw.s [mg] | Partikle pro Tiegel [ ] | Mittelwert über alle Proben mit der selben MP-Konz. [mg] | stabw.s
1 | DS Sand-PE-100ppm-1 | 1.11 | 133.3 | 0.6966292 | 0.7732584 | 0.7311663 | 0.03900888 | 429.588 | 411.7866 | 19.72507
2 |  | 1.04 | 128.1 | 0.6694539 | 0.696232 |  |  | 386.7956
3 |  | 1.09 | 127.1 | 0.6642279 | 0.7240084 |  |  | 402.2269
4 | DS Sand-PE-100ppm-2 | 1.13 | 124.4 | 0.6501176 | 0.7346329 | 0.7512656 | 0.03642605 | 408.1294
5 |  | 1.18 | 128.6 | 0.6720669 | 0.7930389 |  |  | 440.5772
6 |  | 1.04 | 133.6 | 0.698197 | 0.7261249 |  |  | 403.4027
7 | DS Sand-PE-60ppm-1 | 1.02 | 144.1 | 0.7530703 | 0.7681317 | 0.7432088 | 0.08346867 | 426.7398 | 414.4911 | 29.53801
8 |  | 1 | 124.4 | 0.6501176 | 0.6501176 |  |  | 361.1764
9 |  | 1.07 | 145.1 | 0.7582963 | 0.8113771 |  |  | 450.765
10 | DS Sand-PE-60ppm-2 | 1.06 | 134.6 | 0.703423 | 0.7456284 | 0.7489591 | 0.008682337 | 414.238
11 |  | 1.05 | 135.3 | 0.7070813 | 0.7424353 |  |  | 412.4641
12 |  | 1.07 | 135.7 | 0.7091717 | 0.7588137 |  |  | 421.5632
13 | DS Sand-PE-20ppm-1 | 0.97 | 147.6 | 0.7713614 | 0.7482205 | 0.8057068 | 0.05501948 | 415.6781 | 429.6161 | 28.13796
14 |  | 1.05 | 147.8 | 0.7724066 | 0.8110269 |  |  | 450.5705
15 |  | 1.09 | 150.6 | 0.7870395 | 0.857873 |  |  | 476.5961
16 | DS Sand-PE-20ppm-2 | 1 | 144.9 | 0.7572511 | 0.7572511 | 0.7409111 | 0.01539885 | 420.6951
17 |  | 1.04 | 133.7 | 0.6987196 | 0.7266684 |  |  | 403.7047
18 |  | 0.99 | 142.8 | 0.7462765 | 0.7388137 |  |  | 410.4521
19 | DS Elbe-PE-100ppm-1 | 0.95 | 94.65 | 0.4946433 | 0.4699112 | 0.4715058 | 0.07506261 | 261.0618 | 177.447 | 101.5491
20 |  | 0.96 | 109.1 | 0.5701594 | 0.547353 |  |  | 304.085
21 |  | 1.12 | 67.87 | 0.3546904 | 0.3972532 |  |  | 220.6962
22 | DS Elbe-PE-100ppm-2 | 1.15 | 12.9 | 0.06741573 | 0.07752809 | 0.1673035 | 0.09214286 | 43.07116
23 |  | 1.04 | 48.14 | 0.2515809 | 0.2616441 |  |  | 145.3578
24 |  | 1 | 31.14 | 0.1627384 | 0.1627384 |  |  | 90.41024
25 | DS Elbe-PE-60ppm-1 | 0.91 | 75.85 | 0.396394 | 0.3607186 | 0.3457206 | 0.05577286 | 200.3992 | 152.8842 | 48.83094
26 |  | 0.95 | 57.2 | 0.2989287 | 0.2839822 |  |  | 157.7679
27 |  | 0.97 | 77.42 | 0.4045989 | 0.3924609 |  |  | 218.0339
28 | DS Elbe-PE-60ppm-2 | 0.95 | 47.86 | 0.2501176 | 0.2376117 | 0.2046625 | 0.0357838 | 132.0065
29 |  | 1.05 | 38.23 | 0.199791 | 0.2097805 |  |  | 116.5447
30 |  | 0.92 | 34.65 | 0.1810818 | 0.1665952 |  |  | 92.55291
31 | DS Elbe-PE-20ppm-1 | 1.19 | 16.36 | 0.08549778 | 0.1017424 | 0.06955368 | 0.03014426 | 56.52353 | 22.81334 | 20.5974
32 |  | 1.17 | 6.867 | 0.03588712 | 0.04198793 |  |  | 23.32663
33 |  | 0.99 | 12.55 | 0.06558662 | 0.06493076 |  |  | 36.07264
34 | DS Elbe-PE-20ppm-2 | 1.01 | 4.391 | 0.02294748 | 0.02317695 | 0.01257435 | 0.009632647 | 12.87609
35 |  | 0.87 | 2.24 | 0.0117063 | 0.01018448 |  |  | 5.658044
36 |  | 1.14 | 0.7321 | 0.003825973 | 0.00436161 |  |  | 2.423116
37 | DS Weis-PE-100ppm-1 | 1.12 | 10.05 | 0.05252156 | 0.05882414 | 0.06245987 | 0.01747983 | 32.68008 | 52.80589 | 25.58888
38 |  | 1.04 | 14.99 | 0.07833812 | 0.08147165 |  |  | 45.26203
39 |  | 1.13 | 7.973 | 0.0416671 | 0.04708383 |  |  | 26.15768
40 | DS Weis-PE-100ppm-2 | 1.06 | 14.6 | 0.07629997 | 0.08087797 | 0.1276413 | 0.04256519 | 44.93221
41 |  | 1.05 | 29.91 | 0.1563104 | 0.1641259 |  |  | 91.18108
42 |  | 0.95 | 27.78 | 0.145179 | 0.13792 |  |  | 76.62225
43 | DS Weis-PE-60ppm-1 | 1.07 | 3.616 | 0.01889731 | 0.02022012 | 0.03853525 | 0.0235348 | 11.2334 | 31.3315 | 14.16385
44 |  | 1.04 | 5.576 | 0.02914032 | 0.03030593 |  |  | 16.83663
45 |  | 1.05 | 11.86 | 0.06198066 | 0.0650797 |  |  | 36.15539
46 | DS Weis-PE-60ppm-2 | 1.17 | 10.32 | 0.05393258 | 0.06310112 | 0.07425817 | 0.01067689 | 35.05618
47 |  | 1.13 | 12.75 | 0.06663183 | 0.07529396 |  |  | 41.82998
48 |  | 1.15 | 14.04 | 0.0733734 | 0.08437941 |  |  | 46.87745
49 | DS Weis-PE-20ppm-1 | 0.98 | 8.694 | 0.04543507 | 0.04452637 | 0.04407902 | 0.01684679 | 24.73687 | 28.02301 | 8.024354
50 |  | 0.89 | 13.05 | 0.06819963 | 0.06069767 |  |  | 33.72093
51 |  | 0.93 | 5.558 | 0.02904625 | 0.02701301 |  |  | 15.00723
52 | DS Weis-PE-20ppm-2 | 1.2 | 8.494 | 0.04438986 | 0.05326783 | 0.05680381 | 0.01078455 | 29.59324
53 |  | 1.09 | 8.467 | 0.04424876 | 0.04823115 |  |  | 26.79508
54 |  | 1.06 | 12.44 | 0.06501176 | 0.06891246 |  |  | 38.2847