## ModS
Versuchsreihe Wiederfindungsraten
|  | Zusammensetzung |  |  |  | Temperaturprogramm | Auswertung
Lfd. Nr. | Bezeichnung | Matrix | Masse Martix [g] | Polymer | Masse Polymer [g] | Bezeichnung | Masse Zielfraktion aus ES [g] | Schmelzenthalpie [J/g] | σ [J/g] | ω PE (164,3 J/g) [%] | Toleranz [%] | Masse PE in Zielfraktion [g] | Anzahl Einzelbestimmungen n | WFR [%] | Toleanz [%]
1 | ModS-ohnePE-1 | Modellsand | 1000.2 | - | 0 | -50 bis 300 °C, 10 K/min | 1.1267 | 0.495 | 0.36 | 0.3012781 | 0.2191114 | 0.003394501 | 3 | 0.3394501 | 0.2468728 | 0.11315 | ± | 0.08229093
2 | ModS-ohnePE-2 | Modellsand | 1000 | - | 0 |  |  |  |  | 0 | 0 | 0 |  | 0 | 0
3 | ModS-ohnePE-3 | Modellsand | 1000 | - | 0 |  |  |  |  | 0 | 0 | 0 |  | 0 | 0
4 | ModS-PE-100ppm-1 | Modellsand | 1000.6 | PE-GUR | 0.1014 |  | 1.5529 | 17.62333 | 0.7849416 | 10.72631 | 0.477749 | 0.1665689 | 3 | 164.2692 | 7.316533 | 102.7075 | ± | 5.874675 |  | 102.7075 | 5.874675
5 | ModS-PE-100ppm-2 | Modellsand | 1000.5 | PE-GUR | 0.1002 |  | 1.1159 | 16.84 | 0.6053098 | 10.24954 | 0.3684174 | 0.1143747 | 3 | 114.1464 | 4.102964
6 | ModS-PE-100ppm-3 | Modellsand | 1000.3 | PE-GUR | 0.1002 |  | 0.9223 | 18.37 | 1.553931 | 11.18077 | 0.9457885 | 0.1031202 | 3 | 102.9144 | 8.705596
| ModS-PE-100ppm-4 (Vali 1) | Modellsand | 1000.2 | PE-GUR | 0.1 |  | 0.6372 | 23.48 | 1.241652 | 14.29093 | 0.7557225 | 0.09106181 | 3 | 91.06181 | 4.815464
| ModS-PE-100ppm-5 (Vali2) | Modellsand | 1000.3 | PE-GUR | 0.1001 |  | 1.4783 | 21.97333 | 3.248636 | 13.37391 | 1.977258 | 0.1977065 | 3 | 197.509 | 29.20061
7 | ModS-PE-80ppm-1 | Modellsand | 1000.1 | PE-GUR | 0.08 |  | 0.7596 | 18.33333 | 1.766475 | 11.15845 | 1.075152 | 0.08475959 | 3 | 105.9495 | 10.20857 | 95.05845 | ± | 7.038896 |  | 95.05845 | 7.038896
8 | ModS-PE-80ppm-2 | Modellsand | 1000.1 | PE-GUR | 0.0801 |  | 0.9229 | 12.91333 | 0.4214657 | 7.859606 | 0.256522 | 0.07253631 | 3 | 90.55719 | 2.955608
9 | ModS-PE-80ppm-3 | Modellsand | 1000.5 | PE-GUR | 0.0801 |  | 0.7384 | 15.80333 | 1.417368 | 9.618584 | 0.862671 | 0.07102362 | 3 | 88.66869 | 7.952513
10 | ModS-PE-60ppm-1 | Modellsand | 1000.3 | PE-GUR | 0.0603 |  | 0.6364 | 16.11333 | 1.121175 | 9.807263 | 0.682395 | 0.06241342 | 3 | 103.5048 | 7.201927 | 91.1993 | ± | 3.573699 |  | 91.1993 | 3.573699
11 | ModS-PE-60ppm-2 | Modellsand | 1000.7 | PE-GUR | 0.06 |  | 0.9764 | 8.046667 | 0.2064687 | 4.897545 | 0.1256657 | 0.04781963 | 3 | 79.69938 | 2.045
12 | ModS-PE-60ppm-3 | Modellsand | 1000.8 | PE-GUR | 0.0604 |  | 0.5656 | 15.86 | 0.2586503 | 9.653074 | 0.1574257 | 0.05459778 | 3 | 90.39368 | 1.474171
13 | ModS-PE-50ppm-1 | Modellsand | 1000.3 | PE-GUR | 0.0502 |  | 1.5222 | 5.085667 | 0.8288609 | 3.095354 | 0.5044801 | 0.04711748 | 3 | 93.85952 | 15.2972
14 | ModS-PE-40ppm-1 | Modellsand | 999.8 | PE-GUR | 0.0399 |  | 1.0047 | 5.142 | 0.2356629 | 3.129641 | 0.1434345 | 0.0314435 | 3 | 78.80577 | 3.611746 | 91.25731 | ± | 5.026273 |  | 91.25731 | 5.026273
15 | ModS-PE-40ppm-2 | Modellsand | 1000.4 | PE-GUR | 0.04 |  | 0.56 | 11.45333 | 0.9992664 | 6.970988 | 0.6081962 | 0.03903753 | 3 | 97.59383 | 8.514747
16 | ModS-PE-40ppm-3 | Modellsand | 1000.6 | PE-GUR | 0.0401 |  | 0.5598 | 11.46 | 0.347467 | 6.975046 | 0.2114833 | 0.03904631 | 4 | 97.37233 | 2.952328
17 | ModS-PE-25ppm-1 | Modellsand | 1000.1 | PE-GUR | 0.0251 |  | 0.7582 | 5.093667 | 0.5765608 | 3.100223 | 0.3509195 | 0.02350589 | 3 | 93.64897 | 10.60029
18 | ModS-PE-20ppm-1 | Modellsand | 1000.1 | PE-GUR | 0.0199 |  | 0.5901 | 4.587667 | 0.5176836 | 2.79225 | 0.3150844 | 0.01647707 | 3 | 82.79933 | 9.343281 | 84.43666 | ± | 6.958294 |  | 84.43666 | 6.958294
19 | ModS-PE-20ppm-2 | Modellsand | 1000.2 | PE-GUR | 0.0202 |  | 0.7176 | 4.000333 | 0.2215047 | 2.434774 | 0.1348172 | 0.01747194 | 3 | 86.49474 | 4.789349
20 | ModS-PE-20ppm-3 | Modellsand | 1000 | PE-GUR | 0.0199 |  | 0.971 | 2.829 | 0.2270264 | 1.72185 | 0.138178 | 0.01671917 | 0 | 84.01591 | 6.742252
21 | ModS-PE-10ppm-1 | Modellsand | 1000.6 | PE-GUR | 0.0101 |  | 0.9466 | 1.513 | 0.3627285 | 0.9208764 | 0.2207721 | 0.008717016 | 3 | 86.30709 | 20.69137 | 89.21089 | ± | 12.29195 | unterhalb BG | 89.21089 | 12.29195
22 | ModS-PE-10ppm-2 | Modellsand | 1000.7 | PE-GUR | 0.0104 |  | 0.9683 | 1.660667 | 0.08875434 | 1.010753 | 0.05401969 | 0.009787118 | 3 | 94.10691 | 5.029544
23 | ModS-PE-10ppm-3 | Modellsand | 1000.2 | PE-GUR | 0.0097 |  | 0.9691 | 1.434333 | 0.1834457 | 0.8729966 | 0.1116529 | 0.00846021 | 0 | 87.21866 | 11.15493
24 | ModS-PE-5ppm-1 | Modellsand | 1000.5 | PE-GUR | 0.0051 |  | 1.2228 | 0.4116667 | 0.05677511 | 0.2505579 | 0.03455576 | 0.003063822 | 3 | 60.07495 | 8.285251 | 73.84883 | ± | 13.76251 |  | 73.84883 | 13.76251
25 | ModS-PE-5ppm-2 | Modellsand | 998.2 | PE-GUR | 0.0048 |  | 0.6737 | 0.9085667 | 0.2674858 | 0.5529925 | 0.1628033 | 0.00372551 | 0 | 77.6148 | 22.85012
26 | ModS-PE-5ppm-3 | Modellsand | 1000.1 | PE-GUR | 0.0049 |  | 0.6407 | 1.0537 | 0.1275667 | 0.6413268 | 0.07764256 | 0.004108981 | 0 | 83.85676 | 10.15216
27 | ModS-PE-1ppm-1 | Modellsand | 1000.2 | PE-GUR | 0.0013 |  | 1.4367 | 0.05025 | 0 | 0.0305843 | 0 | 0.0004394046 | 3 | 33.80035 | 0 | 67.52229 | ± | 26.9985 |  | 67.52229 | 26.9985
28 | ModS-PE-1ppm-2 | Modellsand | 1000.7 | PE-GUR | 0.0009 |  | 0.6246 | 0.2640667 | 0.11413 | 0.1607223 | 0.06946441 | 0.001003871 | 0 | 111.5412 | 48.2083
29 | ModS-PE-1ppm-3 | Modellsand | 1000.9 | PE-GUR | 0.001 |  | 0.7034 | 0.1336667 | 0.01352122 | 0.08135524 | 0.008229591 | 0.0005722528 | 0 | 57.22528 | 5.788694
[9 empty] | Schmelzenthalpie von reinem PE-GUR: | 164.3

## Sand
|  | Zusammensetzung |  |  |  | Temperaturprogramm | Auswertung
Lfd. Nr. | Bezeichnung | Matrix | Masse Martix [g] | Polymer | Masse Polymer [g] | Bezeichnung | Masse Zielfraktion aus ES [g] | Schmelzenthalpie [J/g] | σ [J/g] | ω PE (164,3 J/g) [%] | Toleranz [%] | Masse PE in Zielfraktion [g] | Anzahl Einzelbestimmungen n | WFR [%] | Toleanz [%]
4 | Sand-PE-100ppm-1 | Sand | 1000 | PE-GUR | 0.1001 | -50 bis 300 °C, 10 K/min | 5.4448 | 1.992667 | 0.141578 | 1.212822 | 0.08617043 | 0.06603574 | 3 | 65.96977 | 4.68712 | 67.62943 | ± | 9.683834
5 | Sand-PE-100ppm-2 | Sand | 1000.6 | PE-GUR | 0.1008 |  | 5.0955 | 2.267333 | 0.207871 | 1.379996 | 0.1265191 | 0.07031769 | 3 | 69.75962 | 6.395618
6 | Sand-PE-100ppm-3 | Sand | 1000.4 | PE-GUR | 0.1001 |  | 3.5722 | 3.092 | 0.8272829 | 1.881923 | 0.5035197 | 0.06722606 | 3 | 67.15891 | 17.96876
7 | Sand-PE-80ppm-1 | Sand | 999.8 | PE-GUR | 0.0803 |  | 5.0048 | 1.216 | 0.1696791 | 0.7401096 | 0.103274 | 0.037041 | 3 | 46.12827 | 6.436681
8 | Sand-PE-80ppm-2 | Sand | 999.9 | PE-GUR | 0.0804 |  | 4.9596 | 1.309333 | 0.1193412 | 0.7969162 | 0.07263618 | 0.03952386 | 3 | 49.15903 | 4.480677
9 | Sand-PE-80ppm-3 | Sand | 1000.2 | PE-GUR | 0.0797 |  | 3.865 | 2.319 | 0.1315903 | 1.411442 | 0.08009146 | 0.05455225 | 3 | 68.44699 | 3.883984
11 | Sand-PE-60ppm-1 | Sand | 1000.2 | PE-GUR | 0.0596 |  | 4.5361 | 1.362667 | 0.468104 | 0.8293772 | 0.2849081 | 0.03762138 | 3 | 63.12312 | 21.68409 | 65.04784 | ± | 14.05402
12 | Sand-PE-60ppm-2 | Sand | 1000.3 | PE-GUR | 0.0595 |  | 4.9185 | 1.176667 | 0.1449287 | 0.7161696 | 0.08820981 | 0.0352248 | 3 | 59.20135 | 7.291764
13 | Sand-PE-60ppm-3 | Sand | 1000.3 | PE-GUR | 0.0599 |  | 4.7555 | 1.507 | 0.2728901 | 0.9172246 | 0.1660926 | 0.04361862 | 3 | 72.81906 | 13.1862
14 | Sand-PE-40ppm-1 | Sand | 1000 | PE-GUR | 0.0408 |  | 5.7667 | 0.5461333 | 0.1701206 | 0.3324001 | 0.1035427 | 0.01916852 | 3 | 46.98166 | 14.63479 | 51.81188 | ± | 12.92902
15 | Sand-PE-40ppm-2 | Sand | 1000.1 | PE-GUR | 0.0398 |  | 4.7218 | 0.7431333 | 0.1484418 | 0.4523027 | 0.09034801 | 0.02135683 | 3 | 53.66037 | 10.71872
16 | Sand-PE-40ppm-3 | Sand | 1000.9 | PE-GUR | 0.0408 |  | 4.5468 | 0.8078333 | 0.1980536 | 0.4916819 | 0.1205439 | 0.02235579 | 3 | 54.79361 | 13.43355
17 | Sand-PE-20ppm-1 | Sand | 1000.9 | PE-GUR | 0.0198 |  | 4.3807 | 0.2883 | 0.05257005 | 0.1754717 | 0.03199638 | 0.007686889 | 3 | 38.82267 | 7.079118 | 39.4276 | ± | 14.75379
18 | Sand-PE-20ppm-2 | Sand | 1000.8 | PE-GUR | 0.02 |  | 5.5751 | 0.1352767 | 0.09988974 | 0.08233516 | 0.06079716 | 0.004590267 | 3 | 22.95134 | 16.94751
19 | Sand-PE-20ppm-3 | Sand | 1000.2 | PE-GUR | 0.02 |  | 5.43 | 0.3419667 | 0.1224519 | 0.2081355 | 0.07452945 | 0.01130176 | 3 | 56.50879 | 20.23474
20 | Sand-PE-10ppm-1 | Sand | 1000.2 | PE-GUR | 0.0099 |  | 4.8525 | 0.2072 | 0.05213943 | 0.1261108 | 0.03173428 | 0.006119525 | 3 | 61.81339 | 15.55461 | 69.2164 | ± | 26.64761
21 | Sand-PE-10ppm-2 | Sand | 1000.6 | PE-GUR | 0.0098 |  | 4.5043 | 0.2624667 | 0.1157042 | 0.1597484 | 0.0704225 | 0.007195548 | 3 | 73.42396 | 32.36776
22 | Sand-PE-10ppm-3 | Sand | 1000.5 | PE-GUR | 0.0099 |  | 4.0517 | 0.2907 | 0.1285474 | 0.1769324 | 0.07823943 | 0.007168772 | 3 | 72.41184 | 32.02047
[9 empty] | Schmelzenthalpie von reinem PE-GUR: | 164.3
[14 empty] | 55.69897 | 11.27089

## Elbe
|  | Zusammensetzung |  |  |  | Temperaturprogramm | Auswertung
Lfd. Nr. | Bezeichnung | Matrix | Masse Martix [g] | Polymer | Masse Polymer [g] | Bezeichnung | Masse Zielfraktion aus ES [g] | Schmelzenthalpie [J/g] | σ [J/g] | ω PE (164,3 J/g) [%] | Toleranz [%] | Masse PE in Zielfraktion [g] | Anzahl Einzelbestimmungen n | WFR [%] | Toleanz [%]
1 | Elbe-ohnePE-1 | Elbsediment |  | - |  | -50 bis 300 °C, 10 K/min |  |  |  | 0 | 0 | 0
2 | Elbe-ohnePE-2 | Elbsediment |  | - | [5 empty] | 0 | 0 | 0
3 | Elbe-ohnePE-3 | Elbsediment |  | - | [5 empty] | 0 | 0 | 0
4 | Elbe-PE-100ppm-1 | Elbsediment | 100.3 | PE-GUR | 0.01 |  | 11.9194 | 0.008631 | 0 | 0.005253195 | 0 | 0.0006261494 | 1 | 6.261494 | 0 | 39.62102 | ± | 28.91533 | %
5 | Elbe-PE-100ppm-2 | Elbsediment | 99.9 | PE-GUR | 0.0102 |  | 10.6625 | 0.038234 | 0.04544717 | 0.02327085 | 0.02766109 | 0.002481254 | 2 | 24.32602 | 28.91533
6 | Elbe-PE-100ppm-3 | Elbsediment | 100.4 | PE-GUR | 0.0101 |  | 11.9679 | 0.1224 | 0 | 0.07449787 | 0 | 0.008915831 | 1 | 88.27555 | 0
7 | Elbe-PE-80ppm-1 | Elbsediment | 100 | PE-GUR | 0.0081 |  | 8.2373 | 0.2593333 | 0.02531903 | 0.1578413 | 0.01541024 | 0.01300187 | 3 | 160.5169 | 15.67146 | 154.5087 | ± | 116.2451 | %
8 | Elbe-PE-80ppm-2 | Elbsediment | 100.2 | PE-GUR | 0.0079 |  | 13.0137 | 0.0933 | 0 | 0.05678637 | 0 | 0.007390007 | 1 | 93.5444 | 0
9 | Elbe-PE-80ppm-3 | Elbsediment | 100 | PE-GUR | 0.008 |  | 11.2834 | 0.244005 | 0.2525715 | 0.1485119 | 0.1537258 | 0.01675719 | 2 | 209.4649 | 216.8187
10 | Elbe-PE-60ppm-1 | Elbsediment | 100.2 | PE-GUR | 0.006 |  | 8.0029 | - | - |  |  |  | 0 | 0 | 0 | 25.05914 | ± | 35.1697 | %
11 | Elbe-PE-60ppm-2 | Elbsediment | 100.1 | PE-GUR | 0.0059 |  | 9.1508 | 0.02654585 | 0.03725625 | 0.01615694 | 0.02267575 | 0.001478489 | 2 | 25.05914 | 35.1697
12 | Elbe-PE-60ppm-3 | Elbsediment | 100.3 | PE-GUR | 0.006 |  | 8.0512 | - | - |  |  |  | 0 | 0 | 0
13 | Elbe-PE-40ppm-1 | Elbsediment | 100.2 | PE-GUR | 0.0039 |  | 5.0805 | - | - |  |  |  | 0 | 0 | 0 | 45.0297 | ± | 0 | %
14 | Elbe-PE-40ppm-2 | Elbsediment | 100.2 | PE-GUR | 0.0041 |  | 5.1224 | 0.04048 | 0 | 0.02463786 | 0 | 0.00126205 | 1 | 30.7817 | 0
15 | Elbe-PE-40ppm-3 | Elbsediment | 100.3 | PE-GUR | 0.0039 |  | 4.1915 | 0.09062 | 0 | 0.0551552 | 0 | 0.00231183 | 1 | 59.2777 | 0
16 | Elbe-PE-20ppm-1 | Elbsediment | 100.1 | PE-GUR | 0.0019 |  | 14.6624 | 0.04022 | 0 | 0.02447961 | 0 | 0.003589298 | 1 | 188.9104 | 0 | 188.9104 | ± | 0 | %
17 | Elbe-PE-20ppm-2 | Elbsediment | 100.3 | PE-GUR | 0.0022 |  | 13.5333 | - | - |  |  |  | 0 | 0 | 0
18 | Elbe-PE-20ppm-3 | Elbsediment | 100.5 | PE-GUR | 0.0019 |  | 14.3963 | - | - |  |  |  | 0 | 0 | 0
[9 empty] | Schmelzenthalpie von reinem PE-GUR: | 164.3

## Weißeritz
|  | Zusammensetzung |  |  |  | Temperaturprogramm | Auswertung
Lfd. Nr. | Bezeichnung | Matrix | Masse Martix [g] | Polymer | Masse Polymer [g] | Bezeichnung | Masse Zielfraktion aus ES [g] | Schmelzenthalpie [J/g] | σ [J/g] | ω PE (164,3 J/g) [%] | Toleranz [%] | Masse PE in Zielfraktion [g] | Anzahl Einzelbestimmungen n | WFR [%] | Toleanz [%]
1 | Weiß-ohnePE | Weißeritz Sediment | 1000 | - | 0 | -50 bis 300 °C, 10 K/min | 71.6 |  |  | 0 | 0 | 0 | 3
2 | Weiß-ohnePE | Weißeritz Sediment | 200 | - | 0 |  | 13.8 |  |  | 0 | 0 | 0 | 3
3 | Weiß-ohnePE | Weißeritz Sediment | 100 | - | 0 |  | 5 |  |  | 0 | 0 | 0 | 3
4 | Weiß-PE-100ppm-1 | Weißeritz Sediment | 100.5 | PE-GUR | 0.01 |  | 12.5614 | 0.2247667 | 0.0380663 | 0.1368026 | 0.02316878 | 0.01718432 | 3 | 171.8432 | 29.10323 | 114.9801 | ± | 21.60622 | %
5 | Weiß-PE-100ppm-2 | Weißeritz Sediment | 100.5 | PE-GUR | 0.0102 |  | 6.6782 | 0.135355 | 0.08279513 | 0.08238284 | 0.05039266 | 0.005501691 | 3 | 53.93814 | 32.99336
6 | Weiß-PE-100ppm-3 | Weißeritz Sediment | 100.1 | PE-GUR | 0.0101 |  | 7.4281 | 0.2662 | 0.006081118 | 0.1620207 | 0.003701228 | 0.01203506 | 2 | 119.159 | 2.722089
7 | Weiß+PE-80ppm-1 | Weißeritz Sediment | 100.3 | PE-GUR | 0.0078 |  | 5.3687 | 0.1158 | 0 | 0.07048083 | 0 | 0.003783904 | 1 | 48.51159 | 0 | 60.32736 | ± | 0
8 | Weiß+PE-80ppm-2 | Weißeritz Sediment | 100 | PE-GUR | 0.008 |  | 8.9205 | 0.1063 | 0 | 0.06469872 | 0 | 0.005771449 | 1 | 72.14312 | 0
9 | Weiß+PE-80ppm-3 | Weißeritz Sediment | 100.4 | PE-GUR | 0.0079 |  | 12.3636 | - | - |  |  |  | 0 | 0 | 0
10 | Weiß-PE-60ppm-1 | Weißeritz Sediment | 102 | PE-GUR | 0.006 |  | 12.2962 | 0.15828 | 0.1493728 | 0.09633597 | 0.09091468 | 0.01184566 | 3 | 197.4277 | 186.3175 | 187.4513 | ± | 132.7901 | %
11 | Weiß-PE-60ppm-2 | Weißeritz Sediment | 101.3 | PE-GUR | 0.0059 |  | 6.5974 | 0.2568667 | 0.09005006 | 0.15634 | 0.05480831 | 0.01031438 | 3 | 174.8199 | 61.28684
12 | Weiß-PE-60ppm-3 | Weißeritz Sediment | 100 | PE-GUR | 0.0059 |  | 7.8053 | 0.2361 | 0.1872419 | 0.1437005 | 0.1139634 | 0.01121626 | 2 | 190.1061 | 150.7659
13 | Weiß-PE-40ppm-1 | Weißeritz Sediment | 100.1 | PE-GUR | 0.0039 |  | 7.3025 | 0.159335 | 0.1217143 | 0.09697809 | 0.07408052 | 0.007081825 | 2 | 181.5853 | 138.711 | 151.2103 | ± | 101.0471 | %
14 | Weiß-PE-40ppm-2 | Weißeritz Sediment | 100.5 | PE-GUR | 0.0039 |  | 7.7649 | 0.099715 | 0.05230469 | 0.06069081 | 0.03183487 | 0.004712581 | 2 | 120.8354 | 63.38322
15 | Weiß-PE-40ppm-3 | Weißeritz Sediment | 100.2 | PE-GUR | 0.0041 |  | 5.9215 | - | - |  |  |  | 0 | 0 | 0
16 | Weiß-PE-20ppm-1 | Weißeritz Sediment | 100.4 | PE-GUR | 0.002 |  | 4.8612 | 0.15898 | 0.09198527 | 0.09676202 | 0.05598616 | 0.004703795 | 2 | 235.1898 | 136.08 | 235.1898 | ± | 136.08 | %
17 | Weiß-PE-20ppm-2 | Weißeritz Sediment | 100.1 | PE-GUR | 0.002 |  | 6.5953 | - | - |  |  |  | 0 | 0 | 0
18 | Weiß-PE-20ppm-3 | Weißeritz Sediment | 100.8 | PE-GUR | 0.0021 |  | 5.1949 | - | - |  |  |  | 0 | 0 | 0
[9 empty] | Schmelzenthalpie von reinem PE-GUR: | 164.3